## xo SAB PZ 40300 Stalen plank 1
xo SAB PZ 40/300 Stalen plankprofiel - vlak (V1)
Fabrikant: SAB-profiel bv
Beoogd gebruik: gevelbekleding;.....
KOPTEKST: Essentiële kenmerken overeenkomstig EN 14782:2006
Waterdoorlatendheid: .....
Warmte-uitzettingscoëfficiënt: 12 x 10⁻⁶.K⁻¹
Vrijkomen van gevaarlijke stoffen: .....
Brandgedrag (EN 13501-1) (klasse): A1
KOPTEKST: Producteigenschappen
Profiel (EN 508-1): plankprofiel
Nominale dikte (EN 508-1) (mm): 0,75;0,88
Plaatlengte (EN 508-1) (mm): 1.000-7.000 (min./max.);.....
Werkende breedte (EN 508-1) (mm): 300
Profielhoogte (EN 508-1) (mm): 40
Staalsoort en -kwaliteit (EN 508-1) (klasse): S320GD+Z275;S320GD+Galvalloy;S320GD+MagiZinc
Oppervlakte-afwerking buitenzijde (EN 508-1): Colorcoat PE25 / Polyester, laagdikte 25 µm;Colorcoat PVDF, laagdikte 25 µm;Colorcoat SDP 35, laagdikte 35 µm;Colorcoat Prisma, laagdikte 50 µm;Colorcoat HPS 200 Ultra, met structuur, laagdikte 200 µm;Foodsafe, hard pvc, laagdikte 150 µm;.....
Oppervlak: vlak
Randen: .....
Kanten: .....
KOPTEKST: Onderdelen
Beschermfolie: .....
Anti-dreunlaag: .....
Anti-condensfolie: .....
VRIJE TEKST: .....

## xo SAB PZ 40300 Stalen plankpr
xo SAB PZ 40/300 Stalen plankprofiel - micro (V1)
Fabrikant: SAB-profiel bv
Beoogd gebruik: gevelbekleding;.....
KOPTEKST: Essentiële kenmerken overeenkomstig EN 14782:2006
Waterdoorlatendheid: .....
Warmte-uitzettingscoëfficiënt: 12 x 10⁻⁶.K⁻¹
Vrijkomen van gevaarlijke stoffen: .....
Brandgedrag (EN 13501-1) (klasse): A1
KOPTEKST: Producteigenschappen
Profiel (EN 508-1): plankprofiel
Nominale dikte (EN 508-1) (mm): 0,75;0,88
Plaatlengte (EN 508-1) (mm): 1.000-7.000 (min./max.);.....
Werkende breedte (EN 508-1) (mm): 300
Profielhoogte (EN 508-1) (mm): 40
Staalsoort en -kwaliteit (EN 508-1) (klasse): S320GD+Z275;S320GD+Galvalloy;S320GD+MagiZinc
Oppervlakte-afwerking buitenzijde (EN 508-1): Colorcoat PE25 / Polyester, laagdikte 25 µm;Colorcoat PVDF, laagdikte 25 µm;Colorcoat SDP 35, laagdikte 35 µm;Colorcoat Prisma, laagdikte 50 µm;Colorcoat HPS 200 Ultra, met structuur, laagdikte 200 µm;Foodsafe, hard pvc, laagdikte 150 µm;.....
Kleur buitenzijde (RAL): .....
Kleur buitenzijde: .....
Oppervlakte-afwerking binnenzijde (EN 508-1): Colorcoat Interieur, laagdikte 15 µm;.....
Kleur binnenzijde (RAL): .....
Kleur binnenzijde: .....
Oppervlak: microprofiel
Randen: .....
Kanten: .....
KOPTEKST: Onderdelen
Beschermfolie: .....
Anti-dreunlaag: .....
Anti-condensfolie: .....
VRIJE TEKST: .....

## xo SAB PO 23250 Stalen plank 1
xo SAB PO 23/250 Stalen plankprofiel - vlak (V1)
Fabrikant: SAB-profiel bv
Beoogd gebruik: gevelbekleding;.....
KOPTEKST: Essentiële kenmerken overeenkomstig EN 14782:2006
Waterdoorlatendheid: .....
Warmte-uitzettingscoëfficiënt: 12 x 10⁻⁶.K⁻¹
Vrijkomen van gevaarlijke stoffen: .....
Brandgedrag (EN 13501-1) (klasse): A1
KOPTEKST: Producteigenschappen
Profiel (EN 508-1): plankprofiel
Nominale dikte (EN 508-1) (mm): 0,75;0,88
Plaatlengte (EN 508-1) (mm): 1.000-7.000 (min./max.);.....
Werkende breedte (EN 508-1) (mm): 250
Profielhoogte (EN 508-1) (mm): 23
Staalsoort en -kwaliteit (EN 508-1) (klasse): S320GD+Z275;S320GD+Galvalloy;S320GD+MagiZinc
Oppervlakte-afwerking buitenzijde (EN 508-1): Colorcoat PE25 / Polyester, laagdikte 25 µm;Colorcoat PVDF, laagdikte 25 µm;Colorcoat SDP 35, laagdikte 35 µm;Colorcoat Prisma, laagdikte 50 µm;Colorcoat HPS 200 Ultra, met structuur, laagdikte 200 µm;Foodsafe, hard pvc, laagdikte 150 µm;.....
Kleur buitenzijde (RAL): .....
Kleur buitenzijde: .....
Oppervlakte-afwerking binnenzijde (EN 508-1): Colorcoat Interieur, laagdikte 15 µm;.....
Kleur binnenzijde (RAL): .....
Kleur binnenzijde: .....
Oppervlak: vlak
Randen: .....
Kanten: .....
KOPTEKST: Onderdelen
Beschermfolie: .....
Anti-dreunlaag: .....
Anti-condensfolie: .....
VRIJE TEKST: .....

## xo SAB PO 23250 Stalen plankpr
xo SAB PO 23/250 Stalen plankprofiel - micro (V1)
Fabrikant: SAB-profiel bv
Beoogd gebruik: gevelbekleding;.....
KOPTEKST: Essentiële kenmerken overeenkomstig EN 14782:2006
Waterdoorlatendheid: .....
Warmte-uitzettingscoëfficiënt: 12 x 10⁻⁶.K⁻¹
Vrijkomen van gevaarlijke stoffen: .....
Brandgedrag (EN 13501-1) (klasse): A1
KOPTEKST: Producteigenschappen
Profiel (EN 508-1): plankprofiel
Nominale dikte (EN 508-1) (mm): 0,88
Plaatlengte (EN 508-1) (mm): 1.000-7.000 (min./max.);.....
Werkende breedte (EN 508-1) (mm):250
Profielhoogte (EN 508-1) (mm): 23
Staalsoort en -kwaliteit (EN 508-1) (klasse): S320GD+Z275;S320GD+Galvalloy;S320GD+MagiZinc
Oppervlakte-afwerking buitenzijde (EN 508-1): Colorcoat PE25 / Polyester, laagdikte 25 µm;Colorcoat PVDF, laagdikte 25 µm;Colorcoat SDP 35, laagdikte 35 µm;Colorcoat Prisma, laagdikte 50 µm;Colorcoat HPS 200 Ultra, met structuur, laagdikte 200 µm;Foodsafe, hard pvc, laagdikte 150 µm;.....
Kleur buitenzijde (RAL): .....
Kleur buitenzijde: .....
Oppervlakte-afwerking binnenzijde (EN 508-1): Colorcoat Interieur, laagdikte 15 µm;.....
Kleur binnenzijde (RAL): .....
Kleur binnenzijde: .....
Oppervlak: microprofiel
Randen: .....
Kanten: .....
KOPTEKST: Onderdelen
Beschermfolie: .....
Anti-dreunlaag: .....
Anti-condensfolie: .....
VRIJE TEKST: .....