## SAB W 95-135 TL El15 Stalen sa
SAB W 95-135 TL El15 Stalen sandwich gevelpaneel (V104)
Fabrikant: SAB-profiel bv.
Beoogd gebruik: buitenwanden en buitenwandbekleding.;binnenwanden en binnenplafonds.
KOPTEKST: Essentiële kenmerken overeenkomstig EN 14509:2013:
Warmtedoorgangscoëfficiënt (U) (W/(m².K)): .....
Brandgedrag (EN 13501-1) (klasse): B-s2, d0.
Brandwerendheid (EN 13501-2) (klasse): El15.
Waterdoorlatendheid/-dichtheid (EN 12865) (klasse): B,< 600 Pa.
Luchtdoorlatendheid (EN 12114) (m³/m².h bij 50 Pa): .....
Waterdampdoorlatendheid: pass.
Geluidabsorptie (αw) (EN-ISO 11654) (dB): 26.
Paneeldikte (mm): 95.;135.
Werkende breedte paneel (w) (mm): 1.000.
Paneellengte (mm): 16.000 (max.).;.....
Maattoleranties paneel: .....
Verbinding (type): IV.
Profiel buitenplaat: trapeziumprofiel.
Staalsoort en -kwaliteit buitenplaat (EN 10346): S320GD+Z275.;S320GD+Galvalloy.;S320GD+MagiZinc.
Dikte buitenplaat (mm): 0,50.;.....
Kern/isolatiemateriaal (EN 13165): PIR, polyisocyanuraat.
Dikte kern (mm): 65.;105.
Profiel binnenplaat: gelinieerd.;.....
Staalsoort en -kwaliteit binnenplaat (EN 10346): S320GD+Z275.;S320GD+Galvalloy.;S320GD+MagiZinc.
Dikte binnenplaat (mm): 0,40.;.....
Duurzaamheid (klasse): pass.
Gevaarlijke stoffen: .....
KOPTEKST: Producteigenschappen:
Uitvoering: .....
Oppervlaktebehandeling buitenplaat: Colorcoat PE25/polyester, laagdikte 25 µm.;Colorcoat PVDF, laagdikte 25 µm.;Colorcoat Prisma, laagdikte 40 µm.;Colorcoat Prisma, laagdikte 65 µm.;Colorcoat HPS200 Ultra, met structuur, laagdikte 200 µm.;.....
Kleur buitenplaat (RAL): .....
Kleur buitenplaat: .....
Oppervlaktebehandeling binnenplaat: Colorcoat PE15/interieurcoating.;Foodsafe, hard pvc, laagdikte 150 µm.;.....
Laagdikte binnenplaat (µm): 15.;150.;.....
Kleur binnenplaat (RAL): 9002 grijswit.;9010, zuiver wit.;.....
Bevestiging: zichtbaar.
VRIJE TEKST: .....

## SAB W 95-135 TL Stalen sandwic
SAB W 95-135 TL Stalen sandwich gevelpaneel (V104)
Fabrikant: SAB-profiel bv.
Beoogd gebruik: buitenwanden en buitenwandbekleding.;binnenwanden en binnenplafonds.
KOPTEKST: Essentiële kenmerken overeenkomstig EN 14509:2013:
Warmtedoorgangscoëfficiënt (U) (W/(m².K)): .....
Brandgedrag (EN 13501-1) (klasse): B-s2, d0.
Waterdoorlatendheid/-dichtheid (EN 12865) (klasse): B,< 600 Pa.
Luchtdoorlatendheid (EN 12114) (m³/m².h bij 50 Pa): .....
Waterdampdoorlatendheid: pass.
Geluidisolatie (Rw(C;Ctr)) (EN-ISO 717-1) (dB): 26.
Paneeldikte (mm): 95.;135.
Werkende breedte paneel (w) (mm): 1.000.
Paneellengte (mm): 16.000 (max.).;.....
Maattoleranties paneel: .....
Verbinding (type): IV.
Profiel buitenplaat: trapeziumprofiel.
Staalsoort en -kwaliteit buitenplaat (EN 10346): S320GD+Z275.;S320GD+Galvalloy.;S320GD+MagiZinc.
Dikte buitenplaat (mm): 0,50.
Kern/isolatiemateriaal (EN 13165): PIR, polyisocyanuraat.
Dikte kern (mm): 65.;105.
Profiel binnenplaat: gelinieerd.;.....
Staalsoort en -kwaliteit binnenplaat (EN 10346): S320GD+Z275.;S320GD+Galvalloy.;S320GD+MagiZinc.
Dikte binnenplaat (mm): 0,40.
Duurzaamheid (klasse): pass.
Gevaarlijke stoffen: .....
KOPTEKST: Producteigenschappen:
Uitvoering: .....
Oppervlaktebehandeling buitenplaat: Colorcoat PE25/polyester, laagdikte 25 µm.;Colorcoat PVDF, laagdikte 25 µm.;Colorcoat Prisma, laagdikte 40 µm.;Colorcoat Prisma, laagdikte 65 µm.;Colorcoat HPS200 Ultra, met structuur, laagdikte 200 µm.;.....
Kleur buitenplaat (RAL): .....
Kleur buitenplaat: .....
Oppervlaktebehandeling binnenplaat: Colorcoat PE15/interieurcoating.;Foodsafe, hard pvc, laagdikte 150 µm.;.....
Laagdikte binnenplaat (µm): 15.;150.;.....
Kleur binnenplaat (RAL): 9002 grijswit.;9010, zuiver wit.;.....
Bevestiging: zichtbaar.
VRIJE TEKST: .....

## SAB-Carrier W 95-135 TL Stalen
SAB-Carrier W 95-135 TL Stalen sandwich gevelpaneel, dragend (V104)
Fabrikant: SAB-profiel bv.
Beoogd gebruik: buitenwanden en buitenwandbekleding.
KOPTEKST: Essentiële kenmerken overeenkomstig EN 14509:2013:
Warmtedoorgangscoëfficiënt (U) (W/(m².K)): .....
Brandgedrag (EN 13501-1) (klasse): B-s2, d0.
Waterdoorlatendheid/-dichtheid (EN 12865) (klasse): B,< 600 Pa.
Luchtdoorlatendheid (EN 12114) (m³/m².h bij 50 Pa): .....
Waterdampdoorlatendheid: pass.
Geluidisolatie (Rw(C;Ctr)) (EN-ISO 717-1) (dB): 26.
Paneeldikte (mm): 95.;135.
Werkende breedte paneel (w) (mm): 1.000.
Paneellengte (mm): max. 1.6000.;.....
Maattoleranties paneel: .....
Verbinding (type): IV.
Profiel buitenplaat: trapeziumprofiel.
Staalsoort en -kwaliteit buitenplaat (EN 10346): S320GD+Z275.;S320GD+Galvalloy.;S320GD+MagiZinc.
Dikte buitenplaat (mm): 0,50.;.....
Kern/isolatiemateriaal (EN 13165): PIR, polyisocyanuraat.
Dikte kern (mm): 65.;105.
Profiel binnenplaat: gelinieerd.;.....
Staalsoort en -kwaliteit binnenplaat (EN 10346): S320GD+Z275.;S320GD+Galvalloy.;S320GD+MagiZinc.
Dikte binnenplaat (mm): 0,40.;.....
Duurzaamheid (klasse): pass.
Gevaarlijke stoffen: .....
KOPTEKST: Producteigenschappen:
Uitvoering: .....
Oppervlaktebehandeling buitenplaat: Colorcoat Prisma, laagdikte 40 µm.;Colorcoat Prisma, laagdikte 65 µm.;Colorcoat HPS200 Ultra, met structuur, laagdikte 200 µm.;.....
Kleur buitenplaat (RAL): .....
Kleur buitenplaat: .....
Oppervlaktebehandeling binnenplaat: Colorcoat PE15/interieurcoating.;Foodsafe, hard pvc, laagdikte 150 µm.;.....
Laagdikte binnenplaat (µm): 15.;150.;.....
Kleur binnenplaat (RAL): 9002 grijswit.;9010, zuiver wit.;.....
Bevestiging: blind.
VRIJE TEKST: .....