## SAB WB 60-1401000
SAB WB 60-140/1000 Stalen sandwich gevelpaneel (V3)
Fabrikant: SAB-profiel bv
Beoogd gebruik: buitenwanden en buitenwandbekleding;binnenwanden en binnenplafonds
KOPTEKST: Essentiële kenmerken overeenkomstig EN 14509:2013
Warmtedoorgangscoëfficiënt (U) (W/(m².K)): .....
Brandgedrag (EN 13501-1) (klasse): B-s2, d0
Waterdoorlatendheid/-dichtheid (EN 12865) (klasse): B,< 600 Pa
Luchtdoorlatendheid (EN 12114) (m³/m².h bij 50 Pa): .....
Waterdampdoorlatendheid: pass
Geluidisolatie (Rw(C;Ctr)) (EN-ISO 717-1) (dB): 26
Paneeldikte (mm): 60;80;100;120;140
Werkende breedte paneel (w) (mm): 1.000
Paneellengte (mm): 16.000 (max.);.....
Maattoleranties paneel: .....
Verbinding (type): III
Profiel buitenplaat: gelinieerd LL;gelinieerd M8L;gelinieerd M16L
Staalsoort en -kwaliteit buitenplaat (EN 10346): S320GD+Z275;S320GD+Galvalloy;S320GD+MagiZinc
Dikte buitenplaat (mm): 0,50;.....
Kern/isolatiemateriaal (EN 13165): PIR, polyisocyanuraat
Dikte kern (mm): 60;80;100;120;140
Profiel binnenplaat: gelinieerd;.....
Staalsoort en -kwaliteit binnenplaat (EN 10346): S320GD+Z275;S320GD+Galvalloy;S320GD+MagiZinc
Dikte binnenplaat (mm): 0,40;.....
Duurzaamheid (klasse): pass
Gevaarlijke stoffen: .....
KOPTEKST: Producteigenschappen
Uitvoering: .....
Oppervlaktebehandeling buitenplaat: Colorcoat PE25/polyester, laagdikte 25 µm;Colorcoat PVDF, laagdikte 25 µm;Colorcoat Prisma, laagdikte 40 µm;Colorcoat Prisma, laagdikte 65 µm;Colorcoat HPS200 Ultra, met structuur, laagdikte 200 µm;.....
Kleur buitenplaat (RAL): .....
Kleur buitenplaat: .....
Oppervlaktebehandeling binnenplaat: Colorcoat PE15/interieurcoating;Foodsafe, hard pvc, laagdikte 150 µm;.....
Laagdikte binnenplaat (µm): 15;150;.....
Kleur binnenplaat (RAL): 9002 grijswit;9010 zuiver wit;.....
Bevestiging: blind
VRIJE TEKST: .....

## SAB-Carrier WB 80-1401000
SAB-Carrier WB 80-140/1000 Stalen sandwich gevelpaneel, dragend (V3)
Fabrikant: SAB-profiel bv
Beoogd gebruik: buitenwanden en buitenwandbekleding
KOPTEKST: Essentiële kenmerken overeenkomstig EN 14509:2013
Warmtedoorgangscoëfficiënt (U) (W/(m².K)): .....
Brandgedrag (EN 13501-1) (klasse): B-s2, d0
Waterdoorlatendheid/-dichtheid (EN 12865) (klasse): B,< 600 Pa
Luchtdoorlatendheid (EN 12114) (m³/m².h bij 50 Pa): .....
Waterdampdoorlatendheid: pass
Geluidisolatie (Rw(C;Ctr)) (EN-ISO 717-1) (dB): 26
Paneeldikte (mm): 80;100;120; 140
Werkende breedte paneel (w) (mm): 1.000
Paneellengte (mm): 16.000 (max.);.....
Maattoleranties paneel: .....
Verbinding (type): III
Profiel buitenplaat: gelinieerd LL;gelinieerd M8L;gelinieerd M16L
Staalsoort en -kwaliteit buitenplaat (EN 10346): S320GD+Z275;S320GD+Galvalloy;S320GD+MagiZinc
Dikte buitenplaat (mm): 0,63;.....
Kern/isolatiemateriaal (EN 13165): PIR, polyisocyanuraat
Dikte kern (mm): 80;100;120;140
Profiel binnenplaat: gelinieerd;.....
Staalsoort en -kwaliteit binnenplaat (EN 10346): S320GD+Z275;S320GD+Galvalloy;S320GD+MagiZinc
Dikte binnenplaat (mm): 0,40;.....
Duurzaamheid (klasse): pass
Gevaarlijke stoffen: .....
KOPTEKST: Producteigenschappen
Uitvoering: .....
Oppervlaktebehandeling buitenplaat: Colorcoat Prisma, laagdikte 40 µm;Colorcoat Prisma, laagdikte 65 µm;Colorcoat HPS200 Ultra, met structuur, laagdikte 200 µm;.....
Kleur buitenplaat (RAL): .....
Kleur buitenplaat: .....
Oppervlaktebehandeling binnenplaat: Colorcoat PE15/interieurcoating;Foodsafe, hard pvc, laagdikte 150 µm;.....
Laagdikte binnenplaat (µm): 15;150;.....
Kleur binnenplaat (RAL): 9002 grijswit;9010 zuiver wit;.....
Bevestiging: blind
VRIJE TEKST: .....

## SAB WB 100-1401000 EW30
SAB WB 100-140/1000 Stalen sandwich gevelpaneel - EW30 (V3)
Fabrikant: SAB-profiel bv
Beoogd gebruik: buitenwanden en buitenwandbekleding;binnenwanden en binnenplafonds
KOPTEKST: Essentiële kenmerken overeenkomstig EN 14509:2013
Warmtedoorgangscoëfficiënt (U) (W/(m².K)): .....
Brandgedrag (EN 13501-1) (klasse): B-s2, d0
Brandwerendheid (EN 13501-2) (klasse): EW30
Waterdoorlatendheid/-dichtheid (EN 12865) (klasse): B,< 600 Pa
Luchtdoorlatendheid (EN 12114) (m³/m².h bij 50 Pa): .....
Waterdampdoorlatendheid: pass
Geluidabsorptie (αw) (EN-ISO 11654) (dB): 26
Paneeldikte (mm): 100;120;140
Werkende breedte paneel (w) (mm): 1.000
Paneellengte (mm): 16.000 (max.);.....
Maattoleranties paneel: .....
Verbinding (type): III
Profiel buitenplaat: gelinieerd LL;gelinieerd M8L;gelinieerd M16L
Staalsoort en -kwaliteit buitenplaat (EN 10346): S320GD+Z275;S320GD+Galvalloy;S320GD+MagiZinc
Dikte buitenplaat (mm): 0,50;.....
Kern/isolatiemateriaal (EN 13165): PIR, polyisocyanuraat
Dikte kern (mm): 100;120;140
Profiel binnenplaat: gelinieerd;.....
Staalsoort en -kwaliteit binnenplaat (EN 10346): S320GD+Z275;S320GD+Galvalloy;S320GD+MagiZinc
Dikte binnenplaat (mm): 0,40;.....
Duurzaamheid (klasse): pass
Gevaarlijke stoffen: .....
KOPTEKST: Producteigenschappen
Uitvoering: .....
Oppervlaktebehandeling buitenplaat: Colorcoat PE25/polyester, laagdikte 25 µm;Colorcoat PVDF, laagdikte 25 µm;Colorcoat Prisma, laagdikte 40 µm;Colorcoat Prisma, laagdikte 65 µm;Colorcoat HPS200 Ultra, met structuur, laagdikte 200 µm;.....
Kleur buitenplaat (RAL): .....
Kleur buitenplaat: .....
Oppervlaktebehandeling binnenplaat: Colorcoat PE15/interieurcoating;Foodsafe, hard pvc, laagdikte 150 µm;.....
Laagdikte binnenplaat (µm): 15;150;.....
Kleur binnenplaat (RAL): 9002 grijswit;9010 zuiver wit;.....
Bevestiging: blind
VRIJE TEKST: .....

## SAB W 40-1501100
SAB W 40-150/1100 Stalen sandwich gevelpaneel (V3)
Fabrikant: SAB-profiel bv
Beoogd gebruik: buitenwanden en buitenwandbekleding;binnenwanden en binnenplafonds
KOPTEKST: Essentiële kenmerken overeenkomstig EN 14509:2013
Warmtedoorgangscoëfficiënt (U) (W/(m².K)): .....
Brandgedrag (EN 13501-1) (klasse): B-s2, d0
Waterdoorlatendheid/-dichtheid (EN 12865) (klasse): B,< 600 Pa
Luchtdoorlatendheid (EN 12114) (m³/m².h bij 50 Pa): .....
Waterdampdoorlatendheid: pass
Geluidisolatie (Rw(C;Ctr)) (EN-ISO 717-1) (dB): 26
Paneeldikte (mm): 40;60;80;100;120;150
Werkende breedte paneel (w) (mm): 1.100
Paneellengte (mm): 16.000 (max.);.....
Maattoleranties paneel: .....
Verbinding (type): III
Profiel buitenplaat: gelinieerd LL;gelinieerd M8L;gelinieerd M16L
Staalsoort en -kwaliteit buitenplaat (EN 10346): S320GD+Z275;S320GD+Galvalloy;S320GD+MagiZinc
Dikte buitenplaat (mm): 0,50;.....
Kern/isolatiemateriaal (EN 13165): PIR, polyisocyanuraat
Dikte kern (mm): 40;60;80;100;120;150
Profiel binnenplaat: gelinieerd;.....
Staalsoort en -kwaliteit binnenplaat (EN 10346): S320GD+Z275;S320GD+Galvalloy;S320GD+MagiZinc
Dikte binnenplaat (mm): 0,40;.....
Duurzaamheid (klasse): pass
Gevaarlijke stoffen: .....
KOPTEKST: Producteigenschappen
Uitvoering: .....
Oppervlaktebehandeling buitenplaat: Colorcoat PE25/polyester, laagdikte 25 µm;Colorcoat PVDF, laagdikte 25 µm;Colorcoat Prisma, laagdikte 40 µm;Colorcoat Prisma, laagdikte 65 µm;Colorcoat HPS200 Ultra, met structuur, laagdikte 200 µm;.....
Kleur buitenplaat (RAL): .....
Kleur buitenplaat: .....
Oppervlaktebehandeling binnenplaat: Colorcoat PE15/interieurcoating;Foodsafe, hard pvc, laagdikte 150 µm;.....
Laagdikte binnenplaat (µm): 15;150;.....
Kleur binnenplaat (RAL): 9002 grijswit;9010 zuiver wit;.....
Bevestiging: zichtbaar
VRIJE TEKST: .....

## SAB-Carrier W 80-1501100
SAB-Carrier W 80-150/1100 Stalen sandwich gevelpaneel, dragend (V3)
Fabrikant: SAB-profiel bv
Beoogd gebruik: buitenwanden en buitenwandbekleding
KOPTEKST: Essentiële kenmerken overeenkomstig EN 14509:2013
Warmtedoorgangscoëfficiënt (U) (W/(m².K)): .....
Brandgedrag (EN 13501-1) (klasse): B-s2, d0
Waterdoorlatendheid/-dichtheid (EN 12865) (klasse): B,< 600 Pa
Luchtdoorlatendheid (EN 12114) (m³/m².h bij 50 Pa): .....
Waterdampdoorlatendheid: pass
Geluidisolatie (Rw(C;Ctr)) (EN-ISO 717-1) (dB): 26
Paneeldikte (mm): 80;100;120;150
Werkende breedte paneel (w) (mm): 1.100
Paneellengte (mm): 16.000 (max.);.....
Maattoleranties paneel: .....
Verbinding (type): III
Profiel buitenplaat: gelinieerd LL;gelinieerd M8L;gelinieerd M16L
Staalsoort en -kwaliteit buitenplaat (EN 10346): S320GD+Z275;S320GD+Galvalloy;S320GD+MagiZinc
Dikte buitenplaat (mm): 0,63;.....
Kern/isolatiemateriaal (EN 13165): PIR, polyisocyanuraat
Dikte kern (mm): 80;100;120;150
Profiel binnenplaat: gelinieerd;.....
Staalsoort en -kwaliteit binnenplaat (EN 10346): S320GD+Z275;S320GD+Galvalloy;S320GD+MagiZinc
Dikte binnenplaat (mm): 0,40;.....
Duurzaamheid (klasse): pass
Gevaarlijke stoffen: .....
KOPTEKST: Producteigenschappen
Uitvoering: .....
Oppervlaktebehandeling buitenplaat: Colorcoat Prisma, laagdikte 40 µm;Colorcoat Prisma, laagdikte 65 µm;Colorcoat HPS200 Ultra, met structuur, laagdikte 200 µm;.....
Kleur buitenplaat (RAL): .....
Kleur buitenplaat: .....
Oppervlaktebehandeling binnenplaat: Colorcoat PE15/interieurcoating;Foodsafe, hard pvc, laagdikte 150 µm;.....
Laagdikte binnenplaat (µm): 15;150;.....
Kleur binnenplaat (RAL): 9002 grijswit;9010 zuiver wit;.....
Bevestiging: zichtbaar
VRIJE TEKST: .....

## SAB W 120-1501100 EI30
SAB W 120-150/1100 Stalen sandwich gevelpaneel - El30 (V3)
Fabrikant: SAB-profiel bv
Beoogd gebruik: buitenwanden en buitenwandbekleding;binnenwanden en binnenplafonds
KOPTEKST: Essentiële kenmerken overeenkomstig EN 14509:2013
Warmtedoorgangscoëfficiënt (U) (W/(m².K)): .....
Brandgedrag (EN 13501-1) (klasse): B-s2, d0
Brandwerendheid (EN 13501-2) (klasse): El30
Waterdoorlatendheid/-dichtheid (EN 12865) (klasse): B,< 600 Pa
Luchtdoorlatendheid (EN 12114) (m³/m².h bij 50 Pa): .....
Waterdampdoorlatendheid: pass
Geluidabsorptie (αw) (EN-ISO 11654) (dB): 26
Paneeldikte (mm): 120;150
Werkende breedte paneel (w) (mm): 1.100
Paneellengte (mm): 16.000 (max.);.....
Maattoleranties paneel: .....
Verbinding (type): III
Profiel buitenplaat: gelinieerd LL;gelinieerd M8L;gelinieerd M16L
Staalsoort en -kwaliteit buitenplaat (EN 10346): S320GD+Z275;S320GD+Galvalloy;S320GD+MagiZinc
Dikte buitenplaat (mm): 0,50;.....
Kern/isolatiemateriaal (EN 13165): PIR, polyisocyanuraat
Dikte kern (mm): 120;150
Profiel binnenplaat: gelinieerd;.....
Staalsoort en -kwaliteit binnenplaat (EN 10346): S320GD+Z275;S320GD+Galvalloy;S320GD+MagiZinc
Dikte binnenplaat (mm): 0,40;.....
Duurzaamheid (klasse): pass
Gevaarlijke stoffen: .....
KOPTEKST: Producteigenschappen
Uitvoering: .....
Oppervlaktebehandeling buitenplaat: Colorcoat PE25/polyester, laagdikte 25 µm;Colorcoat PVDF, laagdikte 25 µm;Colorcoat Prisma, laagdikte 40 µm;Colorcoat Prisma, laagdikte 65 µm;Colorcoat HPS200 Ultra, met structuur, laagdikte 200 µm;.....
Kleur buitenplaat (RAL): .....
Kleur buitenplaat: .....
Oppervlaktebehandeling binnenplaat: Colorcoat PE15/interieurcoating;Foodsafe, hard pvc, laagdikte 150 µm;.....
Laagdikte binnenplaat (µm): 15;150;.....
Kleur binnenplaat (RAL): 9002 grijswit;9010 zuiver wit;.....
Bevestiging: zichtbaar
VRIJE TEKST: .....

## SAB W 100-1201000 SL
SAB W 100-120/1000 SL Stalen sandwich gevelpaneel (V3)
Fabrikant: SAB-profiel bv
Beoogd gebruik: buitenwanden en buitenwandbekleding;binnenwanden en binnenplafonds
KOPTEKST: Essentiële kenmerken overeenkomstig EN 14509:2013
Warmtedoorgangscoëfficiënt (U) (W/(m².K)): .....
Brandgedrag (EN 13501-1) (klasse): B-s2, d0
Waterdoorlatendheid/-dichtheid (EN 12865) (klasse): B,< 600 Pa
Luchtdoorlatendheid (EN 12114) (m³/m².h bij 50 Pa): .....
Waterdampdoorlatendheid: pass
Geluidisolatie (Rw(C;Ctr)) (EN-ISO 717-1) (dB): 26
Paneeldikte (mm): 100;120
Werkende breedte paneel (w) (mm): 1.000
Paneellengte (mm): 16.000 (max.);.....
Maattoleranties paneel: .....
Verbinding (type): VII
Profiel buitenplaat: golfprofiel
Staalsoort en -kwaliteit buitenplaat (EN 10346): S320GD+Z275;S320GD+Galvalloy;S320GD+MagiZinc
Dikte buitenplaat (mm): 0,63;.....
Kern/isolatiemateriaal (EN 13165): PIR, polyisocyanuraat
Dikte kern (mm): 80;100
Profiel binnenplaat: gelinieerd;.....
Staalsoort en -kwaliteit binnenplaat (EN 10346): S320GD+Z275;S320GD+Galvalloy;S320GD+MagiZinc
Dikte binnenplaat (mm): 0,55;.....
Duurzaamheid (klasse): pass
Gevaarlijke stoffen: .....
KOPTEKST: Producteigenschappen
Uitvoering: .....
Oppervlaktebehandeling buitenplaat: Colorcoat PE25/polyester, laagdikte 25 µm;Colorcoat PVDF, laagdikte 25 µm;Colorcoat Prisma, laagdikte 40 µm;Colorcoat Prisma, laagdikte 65 µm;Colorcoat HPS200 Ultra, met structuur, laagdikte 200 µm;.....
Kleur buitenplaat (RAL): .....
Kleur buitenplaat: .....
Oppervlaktebehandeling binnenplaat: Colorcoat PE15/interieurcoating;Foodsafe, hard pvc, laagdikte 150 µm;.....
Laagdikte binnenplaat (µm): 15;150;.....
Kleur binnenplaat (RAL): 9002 grijswit;9010 zuiver wit;.....
Bevestiging: zichtbaar
VRIJE TEKST: .....