## SAB 106R+750 Stalen warmdakpla
SAB 106R+/750 Stalen warmdakplaat - trapezium (V1)
Fabrikant: SAB-profiel bv
Beoogd gebruik: dakbedekking
KOPTEKST: Essentiële kenmerken overeenkomstig EN 1090-1:2009+A1:2011
Tolerantie op vorm (tN) (mm): .....
Maattolerantie op dikte (tN) (EN 10143) (mm): .....
Lasbaarheid: .....
Breuktaaiheid (J/°C): .....
Weerstand tegen stootbelasting (J): .....
Draagvermogen (EN 1090-2) (kg/m¹): .....
Vervorming in gebruiksgrenstoestand: .....
Vermoeiingssterkte (EN 1090-2) (MPa): .....
Waterdoorlatendheid: .....
Vrijkomen van gevaarlijke stoffen: .....
Brandwerendheid (EN 13501-2) (klasse): .....
Brandgedrag (EN 13501-1) (klasse): A1
Vrijkomen van cadmium en zijn bestanddelen: .....
Emissie radioactieve straling (EN 1090-2): .....
Duurzaamheid, corrosiviteitscategorie (EN ISO 12944-2): C2-C5;.....
KOPTEKST: Producteigenschappen
Staalsoort en -kwaliteit (EN 10346): S320GD+Z275;S320GD+Galvalloy;S320GD+MagiZinc
Profiel (prEN 1090-4): trapeziumprofiel
Nominale dikte (tN) (prEN 1090-4) (mm): 0,75;0,88;1,00;1,13;1,25;1,50
Nominale plaatlengte (prEN 1090-4) (mm): 24.000 (max.);.....
Werkende breedte (prEN 1090-4) (mm): 750
Profielhoogte (prEN 1090-4) (mm): 108
Vloeispanning (Rp) (EN 10346) (MPa): .....
Treksterkte (Rm) (EN 10346) (MPa): .....
Rek na breuk (A) (EN 10346) (%): .....
Buigstraal in verhouding tot plaatdikte (EN 10346) (mm): .....
Oppervlakte-afwerking buitenzijde (EN 10169): .....
Laagdikte afwerking buitenzijde (µm): .....
Kleur buitenzijde: .....
Oppervlakte-afwerking binnenzijde (EN 10169): Colorcoat PE15/interieurcoating;.....
Laagdikte afwerking binnenzijde (µm): 15;.....
Kleur binnenzijde: RAL 9002, grijswit;RAL 9010, wit;.....
Oppervlak: .....
Randen: .....
Kanten: .....
KOPTEKST: Perforatie (DIN 24041)
Perforatievorm: rond
Perforatiepatroon: P3 L-B;P3 VOL;P4 L-B;P4 VOL
KOPTEKST: Onderdelen
Beschermfolie: .....
Anti-dreunlaag: .....
Anti-condensfolie: anticondens viltlaag, lichtgrijs
VRIJE TEKST: .....

## SAB 135R930 Stalen warmdakplaa
SAB 135R/930 Stalen warmdakplaat - trapezium (V1)
Fabrikant: SAB-profiel bv
Beoogd gebruik: dakbedekking
KOPTEKST: Essentiële kenmerken overeenkomstig EN 1090-1:2009+A1:2011
Tolerantie op vorm (tN) (mm): .....
Maattolerantie op dikte (tN) (EN 10143) (mm): .....
Lasbaarheid: .....
Breuktaaiheid (J/°C): .....
Weerstand tegen stootbelasting (J): .....
Draagvermogen (EN 1090-2) (kg/m¹): .....
Vervorming in gebruiksgrenstoestand: .....
Vermoeiingssterkte (EN 1090-2) (MPa): .....
Waterdoorlatendheid: .....
Vrijkomen van gevaarlijke stoffen: .....
Brandwerendheid (EN 13501-2) (klasse): .....
Brandgedrag (EN 13501-1) (klasse): A1
Vrijkomen van cadmium en zijn bestanddelen: .....
Emissie radioactieve straling (EN 1090-2): .....
Duurzaamheid, corrosiviteitscategorie (EN ISO 12944-2): C2-C5;.....
KOPTEKST: Producteigenschappen
Staalsoort en -kwaliteit (EN 10346): S320GD+Z275;S320GD+Galvalloy;S320GD+MagiZinc
Profiel (prEN 1090-4): trapeziumprofiel
Nominale dikte (tN) (prEN 1090-4) (mm): 0,75;0,88;1,00;1,13;1,25;1,50
Nominale plaatlengte (prEN 1090-4) (mm): 22.000 (max.);.....
Werkende breedte (prEN 1090-4) (mm): 930
Profielhoogte (prEN 1090-4) (mm): 137
Vloeispanning (Rp) (EN 10346) (MPa): .....
Treksterkte (Rm) (EN 10346) (MPa): .....
Rek na breuk (A) (EN 10346) (%): .....
Buigstraal in verhouding tot plaatdikte (EN 10346) (mm): .....
Oppervlakte-afwerking buitenzijde (EN 10169): .....
Laagdikte afwerking buitenzijde (µm): .....
Kleur buitenzijde: .....
Oppervlakte-afwerking binnenzijde (EN 10169): Colorcoat PE15/interieurcoating;.....
Laagdikte afwerking binnenzijde (µm): 15;.....
Kleur binnenzijde: RAL 9002, grijswit;RAL 9010, wit;.....
Oppervlak: .....
Randen: .....
Kanten: .....
KOPTEKST: Perforatie (DIN 24041)
Perforatievorm: rond
Perforatiepatroon: P3 L-S
KOPTEKST: Onderdelen
Beschermfolie: .....
Anti-dreunlaag: .....
Anti-condensfolie: anticondens viltlaag, lichtgrijs
VRIJE TEKST: .....

## SAB 153R840 Stalen warmdakplaa
SAB 153R/840 Stalen warmdakplaat - trapezium (V1)
Fabrikant: SAB-profiel bv
Beoogd gebruik: dakbedekking
KOPTEKST: Essentiële kenmerken overeenkomstig EN 1090-1:2009+A1:2011
Tolerantie op vorm (tN) (mm): .....
Maattolerantie op dikte (tN) (EN 10143) (mm): .....
Lasbaarheid: .....
Breuktaaiheid (J/°C): .....
Weerstand tegen stootbelasting (J): .....
Draagvermogen (EN 1090-2) (kg/m¹): .....
Vervorming in gebruiksgrenstoestand: .....
Vermoeiingssterkte (EN 1090-2) (MPa): .....
Waterdoorlatendheid: .....
Vrijkomen van gevaarlijke stoffen: .....
Brandwerendheid (EN 13501-2) (klasse): .....
Brandgedrag (EN 13501-1) (klasse): A1
Vrijkomen van cadmium en zijn bestanddelen: .....
Emissie radioactieve straling (EN 1090-2): .....
Duurzaamheid, corrosiviteitscategorie (EN ISO 12944-2): C2-C5;.....
KOPTEKST: Producteigenschappen
Staalsoort en -kwaliteit (EN 10346): S320GD+Z275;S320GD+Galvalloy;S320GD+MagiZinc
Profiel (prEN 1090-4): trapeziumprofiel
Nominale dikte (tN) (prEN 1090-4) (mm): 0,75;0,88;1,00;1,13;1,25;1,50
Nominale plaatlengte (prEN 1090-4) (mm): 24.000 (max.);.....
Werkende breedte (prEN 1090-4) (mm): 840
Profielhoogte (prEN 1090-4) (mm): 153
Vloeispanning (Rp) (EN 10346) (MPa): .....
Treksterkte (Rm) (EN 10346) (MPa): .....
Rek na breuk (A) (EN 10346) (%): .....
Buigstraal in verhouding tot plaatdikte (EN 10346) (mm): .....
Oppervlakte-afwerking buitenzijde (EN 10169): .....
Laagdikte afwerking buitenzijde (µm): .....
Kleur buitenzijde: .....
Oppervlakte-afwerking binnenzijde (EN 10169): Colorcoat PE15/interieurcoating;.....
Laagdikte afwerking binnenzijde (µm): 15;.....
Kleur binnenzijde: RAL 9002, grijswit;RAL 9010, wit;.....
Oppervlak: .....
Randen: .....
Kanten: .....
KOPTEKST: Perforatie (DIN 24041)
Perforatievorm: rond
Perforatiepatroon: P3 L-S
KOPTEKST: Onderdelen
Beschermfolie: .....
Anti-dreunlaag: .....
Anti-condensfolie: anticondens viltlaag, lichtgrijs
VRIJE TEKST: .....

## SAB 158R750 Stalen warmdakplaa
SAB 158R/750 Stalen warmdakplaat - trapezium (V1)
Fabrikant: SAB-profiel bv
Beoogd gebruik: dakbedekking
KOPTEKST: Essentiële kenmerken overeenkomstig EN 1090-1:2009+A1:2011
Tolerantie op vorm (tN) (mm): .....
Maattolerantie op dikte (tN) (EN 10143) (mm): .....
Lasbaarheid: .....
Breuktaaiheid (J/°C): .....
Weerstand tegen stootbelasting (J): .....
Draagvermogen (EN 1090-2) (kg/m¹): .....
Vervorming in gebruiksgrenstoestand: .....
Vermoeiingssterkte (EN 1090-2) (MPa): .....
Waterdoorlatendheid: .....
Vrijkomen van gevaarlijke stoffen: .....
Brandwerendheid (EN 13501-2) (klasse): .....
Brandgedrag (EN 13501-1) (klasse): A1
Vrijkomen van cadmium en zijn bestanddelen: .....
Emissie radioactieve straling (EN 1090-2): .....
Duurzaamheid, corrosiviteitscategorie (EN ISO 12944-2): C2-C5;.....
KOPTEKST: Producteigenschappen
Staalsoort en -kwaliteit (EN 10346): S320GD+Z275;S320GD+Galvalloy;S320GD+MagiZinc
Profiel (prEN 1090-4): trapeziumprofiel
Nominale dikte (tN) (prEN 1090-4) (mm): 0,75;0,88;1,00;1,13;1,25;1,50
Nominale plaatlengte (prEN 1090-4) (mm): 24.000 (max.);.....
Werkende breedte (prEN 1090-4) (mm): 750
Profielhoogte (prEN 1090-4) (mm): 158
Vloeispanning (Rp) (EN 10346) (MPa): .....
Treksterkte (Rm) (EN 10346) (MPa): .....
Rek na breuk (A) (EN 10346) (%): .....
Buigstraal in verhouding tot plaatdikte (EN 10346) (mm): .....
Oppervlakte-afwerking buitenzijde (EN 10169): .....
Laagdikte afwerking buitenzijde (µm): .....
Kleur buitenzijde: .....
Oppervlakte-afwerking binnenzijde (EN 10169): Colorcoat PE15/interieurcoating;.....
Laagdikte afwerking binnenzijde (µm): 15;.....
Kleur binnenzijde: RAL 9002, grijswit;RAL 9010, wit;.....
Oppervlak: .....
Randen: .....
Kanten: .....
KOPTEKST: Perforatie (DIN 24041)
Perforatievorm: rond
Perforatiepatroon: P3 L-S
KOPTEKST: Onderdelen
Beschermfolie: .....
Anti-dreunlaag: .....
Anti-condensfolie: anticondens viltlaag, lichtgrijs
VRIJE TEKST: .....

## SAB 200R750 Stalen warmdakplaa
SAB 200R/750 Stalen warmdakplaat - trapezium (V1)
Fabrikant: SAB-profiel bv
Beoogd gebruik: dakbedekking
KOPTEKST: Essentiële kenmerken overeenkomstig EN 1090-1:2009+A1:2011
Tolerantie op vorm (tN) (mm): .....
Maattolerantie op dikte (tN) (EN 10143) (mm): .....
Lasbaarheid: .....
Breuktaaiheid (J/°C): .....
Weerstand tegen stootbelasting (J): .....
Draagvermogen (EN 1090-2) (kg/m¹): .....
Vervorming in gebruiksgrenstoestand: .....
Vermoeiingssterkte (EN 1090-2) (MPa): .....
Waterdoorlatendheid: .....
Vrijkomen van gevaarlijke stoffen: .....
Brandwerendheid (EN 13501-2) (klasse): .....
Brandgedrag (EN 13501-1) (klasse): A1
Vrijkomen van cadmium en zijn bestanddelen: .....
Emissie radioactieve straling (EN 1090-2): .....
Duurzaamheid, corrosiviteitscategorie (EN ISO 12944-2): C2-C5;.....
KOPTEKST: Producteigenschappen
Staalsoort en -kwaliteit (EN 10346): S320GD+Z275;S320GD+Galvalloy;S320GD+MagiZinc
Profiel (prEN 1090-4): trapeziumprofiel
Nominale dikte (tN) (prEN 1090-4) (mm): 0,75;0,88;1,00;1,13;1,25;1,50
Nominale plaatlengte (prEN 1090-4) (mm): 24.000 (max.);.....
Werkende breedte (prEN 1090-4) (mm): 750
Profielhoogte (prEN 1090-4) (mm): 205
Vloeispanning (Rp) (EN 10346) (MPa): .....
Treksterkte (Rm) (EN 10346) (MPa): .....
Rek na breuk (A) (EN 10346) (%): .....
Buigstraal in verhouding tot plaatdikte (EN 10346) (mm): .....
Oppervlakte-afwerking buitenzijde (EN 10169): .....
Laagdikte afwerking buitenzijde (µm): .....
Kleur buitenzijde: .....
Oppervlakte-afwerking binnenzijde (EN 10169): Colorcoat PE15/interieurcoating;.....
Laagdikte afwerking binnenzijde (µm): 15;.....
Kleur binnenzijde: RAL 9002, grijswit;RAL 9010, wit;.....
Oppervlak: .....
Randen: .....
Kanten: .....
KOPTEKST: Perforatie (DIN 24041)
Perforatievorm: rond
Perforatiepatroon: P3 L-S;P4 L-B
KOPTEKST: Onderdelen
Beschermfolie: .....
Anti-dreunlaag: .....
Anti-condensfolie: anticondens viltlaag, lichtgrijs
VRIJE TEKST: .....

## SAB 200R840 Stalen warmdakplaa
SAB 200R/840 Stalen warmdakplaat - trapezium (V1)
Fabrikant: SAB-profiel bv
Beoogd gebruik: dakbedekking
KOPTEKST: Essentiële kenmerken overeenkomstig EN 1090-1:2009+A1:2011
Tolerantie op vorm (tN) (mm): .....
Maattolerantie op dikte (tN) (EN 10143) (mm): .....
Lasbaarheid: .....
Breuktaaiheid (J/°C): .....
Weerstand tegen stootbelasting (J): .....
Draagvermogen (EN 1090-2) (kg/m¹): .....
Vervorming in gebruiksgrenstoestand: .....
Vermoeiingssterkte (EN 1090-2) (MPa): .....
Waterdoorlatendheid: .....
Vrijkomen van gevaarlijke stoffen: .....
Brandwerendheid (EN 13501-2) (klasse): .....
Brandgedrag (EN 13501-1) (klasse): A1
Vrijkomen van cadmium en zijn bestanddelen: .....
Emissie radioactieve straling (EN 1090-2): .....
Duurzaamheid, corrosiviteitscategorie (EN ISO 12944-2): C2-C5;.....
KOPTEKST: Producteigenschappen
Staalsoort en -kwaliteit (EN 10346): S320GD+Z275;S320GD+Galvalloy;S320GD+MagiZinc
Profiel (prEN 1090-4): trapeziumprofiel
Nominale dikte (tN) (prEN 1090-4) (mm): 0,75;0,88;1,00;1,13;1,25;1,50
Nominale plaatlengte (prEN 1090-4) (mm): 24.000 (max.);.....
Werkende breedte (prEN 1090-4) (mm): 840
Profielhoogte (prEN 1090-4) (mm): 200
Vloeispanning (Rp) (EN 10346) (MPa): .....
Treksterkte (Rm) (EN 10346) (MPa): .....
Rek na breuk (A) (EN 10346) (%): .....
Buigstraal in verhouding tot plaatdikte (EN 10346) (mm): .....
Oppervlakte-afwerking buitenzijde (EN 10169): .....
Laagdikte afwerking buitenzijde (µm): .....
Kleur buitenzijde: .....
Oppervlakte-afwerking binnenzijde (EN 10169): Colorcoat PE15/interieurcoating;.....
Laagdikte afwerking binnenzijde (µm): 15;.....
Kleur binnenzijde: RAL 9002, grijswit;RAL 9010, wit;.....
Oppervlak: .....
Randen: .....
Kanten: .....
KOPTEKST: Perforatie (DIN 24041)
Perforatievorm: rond
Perforatiepatroon: P3 L-S;P4 L-B
KOPTEKST: Onderdelen
Beschermfolie: .....
Anti-dreunlaag: .....
Anti-condensfolie: anticondens viltlaag, lichtgrijs
VRIJE TEKST: .....

## SAB 110R1000 Stalen warmdakpla
SAB 110R/1000 Stalen warmdakplaat - trapezium (V1)
Fabrikant: SAB-profiel bv
Beoogd gebruik: dakbedekking
KOPTEKST: Essentiële kenmerken overeenkomstig EN 1090-1:2009+A1:2011
Tolerantie op vorm (tN) (mm): .....
Maattolerantie op dikte (tN) (EN 10143) (mm): .....
Lasbaarheid: .....
Breuktaaiheid (J/°C): .....
Weerstand tegen stootbelasting (J): .....
Draagvermogen (EN 1090-2) (kg/m¹): .....
Vervorming in gebruiksgrenstoestand: .....
Vermoeiingssterkte (EN 1090-2) (MPa): .....
Waterdoorlatendheid: .....
Vrijkomen van gevaarlijke stoffen: .....
Brandwerendheid (EN 13501-2) (klasse): .....
Brandgedrag (EN 13501-1) (klasse): A1
Vrijkomen van cadmium en zijn bestanddelen: .....
Emissie radioactieve straling (EN 1090-2): .....
Duurzaamheid, corrosiviteitscategorie (EN ISO 12944-2): C2-C5;.....
KOPTEKST: Producteigenschappen
Staalsoort en -kwaliteit (EN 10346): S320GD+Z275;S320GD+Galvalloy;S320GD+MagiZinc
Profiel (prEN 1090-4): trapeziumprofiel
Nominale dikte (tN) (prEN 1090-4) (mm): 0,75;0,88;1,00;1,13;1,25;1,50
Nominale plaatlengte (prEN 1090-4) (mm): 24.000 (max.);.....
Werkende breedte (prEN 1090-4) (mm): 1.000
Profielhoogte (prEN 1090-4) (mm): 100
Vloeispanning (Rp) (EN 10346) (MPa): .....
Treksterkte (Rm) (EN 10346) (MPa): .....
Rek na breuk (A) (EN 10346) (%): .....
Buigstraal in verhouding tot plaatdikte (EN 10346) (mm): .....
Oppervlakte-afwerking buitenzijde (EN 10169): .....
Laagdikte afwerking buitenzijde (µm): .....
Kleur buitenzijde: .....
Oppervlakte-afwerking binnenzijde (EN 10169): Colorcoat PE15/interieurcoating;.....
Laagdikte afwerking binnenzijde (µm): 15;.....
Kleur binnenzijde: RAL 9002, grijswit;RAL 9010, wit;.....
Oppervlak: .....
Randen: .....
Kanten: .....
KOPTEKST: Perforatie (DIN 24041)
Perforatievorm: rond
Perforatiepatroon: P3 L-B;P4 L-B
KOPTEKST: Onderdelen
Beschermfolie: .....
Anti-dreunlaag: .....
Anti-condensfolie: anticondens viltlaag, lichtgrijs
VRIJE TEKST: .....

## SAB 100R825 Stalen warmdakplaa
SAB 100R/825 Stalen warmdakplaat - trapezium (V1)
Fabrikant: SAB-profiel bv
Beoogd gebruik: dakbedekking
KOPTEKST: Essentiële kenmerken overeenkomstig EN 1090-1:2009+A1:2011
Tolerantie op vorm (tN) (mm): .....
Maattolerantie op dikte (tN) (EN 10143) (mm): .....
Lasbaarheid: .....
Breuktaaiheid (J/°C): .....
Weerstand tegen stootbelasting (J): .....
Draagvermogen (EN 1090-2) (kg/m¹): .....
Vervorming in gebruiksgrenstoestand: 1/250
Vermoeiingssterkte (EN 1090-2) (MPa): .....
Waterdoorlatendheid: .....
Vrijkomen van gevaarlijke stoffen: .....
Brandwerendheid (EN 13501-2) (klasse): .....
Brandwerendheid (EN 13501-2) (min.): .....
Brandgedrag (EN 13501-1) (klasse): A1
Vrijkomen van cadmium en zijn bestanddelen: .....
Emissie radioactieve straling (EN 1090-2): .....
Duurzaamheid, corrosiviteitscategorie (EN ISO 12944-2): C2-C5;.....
KOPTEKST: Producteigenschappen
Staalsoort en -kwaliteit (EN 10346): S320 GD+Z-275;S320 GD+Magizinc;S320 GD+ Galvalloy
Profiel (prEN 1090-4): trapeziumprofiel
Nominale dikte (tN) (prEN 1090-4) (mm): 0,75;0,88;1,00;1,13;1,.25
Nominale plaatlengte (prEN 1090-4) (mm): 18.000 (max.);.....
Werkende breedte (prEN 1090-4) (mm): 825
Profielhoogte (prEN 1090-4) (mm): 100
Vloeispanning (Rp) (EN 10346) (MPa): .....
Treksterkte (Rm) (EN 10346) (MPa): .....
Rek na breuk (A) (EN 10346) (%): .....
Buigstraal in verhouding tot plaatdikte (EN 10346) (mm): .....
Oppervlakte-afwerking buitenzijde (EN 10169): .....
Laagdikte afwerking buitenzijde (µm): .....
Kleur buitenzijde: .....
Oppervlakte-afwerking binnenzijde (EN 10169): Colorcoat PE15/interieurcoating;.....
Laagdikte afwerking binnenzijde (µm): 15;.....
Kleur binnenzijde: RAL 9002, grijswit;RAL 9010, wit;.....
Oppervlak: .....
Randen: .....
Kanten: .....
KOPTEKST: Perforatie (DIN 24041)
Perforatievorm: rond
Perforatiepatroon: P3 L-B;P3 VOL;P4 L-B;P4 VOL
KOPTEKST: Onderdelen
Beschermfolie: .....
Anti-dreunlaag: .....
Anti-condensfolie: anticondens viltlaag, lichtgrijs
VRIJE TEKST: .....

## SAB 89R915 Stalen warmdakplaat
SAB 89R/915 Stalen warmdakplaat - trapezium (V1)
Fabrikant: SAB-profiel bv
Beoogd gebruik: dakbedekking
KOPTEKST: Essentiële kenmerken overeenkomstig EN 1090-1:2009+A1:2011
Tolerantie op vorm (tN) (mm): .....
Maattolerantie op dikte (tN) (EN 10143) (mm): .....
Lasbaarheid: .....
Breuktaaiheid (J/°C): .....
Weerstand tegen stootbelasting (J): .....
Draagvermogen (EN 1090-2) (kg/m¹): .....
Vervorming in gebruiksgrenstoestand: .....
Vermoeiingssterkte (EN 1090-2) (MPa): .....
Waterdoorlatendheid: .....
Vrijkomen van gevaarlijke stoffen: .....
Brandwerendheid (EN 13501-2) (klasse): .....
Brandwerendheid (EN 13501-2) (min.): .....
Brandgedrag (EN 13501-1) (klasse): A1
Vrijkomen van cadmium en zijn bestanddelen: .....
Emissie radioactieve straling (EN 1090-2): .....
Duurzaamheid, corrosiviteitscategorie (EN ISO 12944-2): C2-C5;.....
KOPTEKST: Producteigenschappen
Staalsoort en -kwaliteit (EN 10346): S320GD+Z275;S320GD+Galvalloy;S320GD+MagiZinc
Profiel (prEN 1090-4): trapeziumprofiel
Nominale dikte (tN) (prEN 1090-4) (mm): 0,75;0,88;1,00;1,13;1,25
Nominale plaatlengte (prEN 1090-4) (mm): 18.000 (max.);.....
Werkende breedte (prEN 1090-4) (mm): 915
Profielhoogte (prEN 1090-4) (mm): 91
Oppervlakte-afwerking buitenzijde (EN 10169): .....
Laagdikte afwerking buitenzijde (µm): .....
Kleur buitenzijde: .....
Oppervlakte-afwerking binnenzijde (EN 10169): Colorcoat PE15/interieurcoating;.....
Laagdikte afwerking binnenzijde (µm): 15;.....
Kleur binnenzijde: RAL 9002, grijswit;RAL 9010, wit;.....
Oppervlak: .....
Randen: .....
Kanten: .....
KOPTEKST: Perforatie (DIN 24041)
Perforatievorm: rond
Perforatiepatroon: P3 VOL;P4 VOL;P3 L-B;P4 L-B
KOPTEKST: Onderdelen
Beschermfolie: .....
Anti-dreunlaag: .....
Anti-condensfolie: anticondens viltlaag, lichtgrijs
VRIJE TEKST: .....

## SAB 85R1120 Stalen warmdakplaa
SAB 85R/1120 Stalen warmdakplaat - trapezium (V1)
Fabrikant: SAB-profiel bv
Beoogd gebruik: dakbedekking
KOPTEKST: Essentiële kenmerken overeenkomstig EN 1090-1:2009+A1:2011
Tolerantie op vorm (tN) (mm): .....
Maattolerantie op dikte (tN) (EN 10143) (mm): .....
Lasbaarheid: .....
Breuktaaiheid (J/°C): .....
Weerstand tegen stootbelasting (J): .....
Draagvermogen (EN 1090-2) (kg/m¹): .....
Vervorming in gebruiksgrenstoestand: .....
Vermoeiingssterkte (EN 1090-2) (MPa): .....
Waterdoorlatendheid: .....
Vrijkomen van gevaarlijke stoffen: .....
Brandwerendheid (EN 13501-2) (klasse): .....
Brandgedrag (EN 13501-1) (klasse): A1
Vrijkomen van cadmium en zijn bestanddelen: .....
Emissie radioactieve straling (EN 1090-2): .....
Duurzaamheid, corrosiviteitscategorie (EN ISO 12944-2): C2-C5;.....
KOPTEKST: Producteigenschappen
Staalsoort en -kwaliteit (EN 10346): S320GD+Z275;S320GD+Galvalloy;S320GD+MagiZinc
Profiel (prEN 1090-4): trapeziumprofiel
Nominale dikte (tN) (prEN 1090-4) (mm): 0,75;0,88;1,00;1,13;1,25
Nominale plaatlengte (prEN 1090-4) (mm): 22.000 (max.);.....
Werkende breedte (prEN 1090-4) (mm): 1.120
Profielhoogte (prEN 1090-4) (mm): 83
Vloeispanning (Rp) (EN 10346) (MPa): .....
Treksterkte (Rm) (EN 10346) (MPa): .....
Rek na breuk (A) (EN 10346) (%): .....
Buigstraal in verhouding tot plaatdikte (EN 10346) (mm): .....
Oppervlakte-afwerking buitenzijde (EN 10169): .....
Laagdikte afwerking buitenzijde (µm): .....
Kleur buitenzijde: .....
Oppervlakte-afwerking binnenzijde (EN 10169): Colorcoat PE15/interieurcoating;.....
Laagdikte afwerking binnenzijde (µm): 15;.....
Kleur binnenzijde: RAL 9002, grijswit;RAL 9010, wit;.....
Oppervlak: .....
Randen: .....
Kanten: .....
KOPTEKST: Perforatie (DIN 24041)
Perforatievorm: rond
Perforatiepatroon: P3 VOL;P4 VOL;P3 L-B;P4 L-B
KOPTEKST: Onderdelen
Beschermfolie: .....
Anti-dreunlaag: .....
Anti-condensfolie: anticondens viltlaag, lichtgrijs
VRIJE TEKST: .....

## SAB 70R800 Stalen warmdakplaat
SAB 70R/800 Stalen warmdakplaat - trapezium (V1)
Fabrikant: SAB-profiel bv
Beoogd gebruik: dakbedekking
KOPTEKST: Essentiële kenmerken overeenkomstig EN 1090-1:2009+A1:2011
Tolerantie op vorm (tN) (mm): .....
Maattolerantie op dikte (tN) (EN 10143) (mm): .....
Lasbaarheid: .....
Breuktaaiheid (J/°C): .....
Weerstand tegen stootbelasting (J): .....
Draagvermogen (EN 1090-2) (kg/m¹): .....
Vervorming in gebruiksgrenstoestand: .....
Vermoeiingssterkte (EN 1090-2) (MPa): .....
Waterdoorlatendheid: .....
Vrijkomen van gevaarlijke stoffen: .....
Brandwerendheid (EN 13501-2) (klasse): .....
Brandgedrag (EN 13501-1) (klasse): A1
Vrijkomen van cadmium en zijn bestanddelen: .....
Emissie radioactieve straling (EN 1090-2): .....
Duurzaamheid, corrosiviteitscategorie (EN ISO 12944-2): C2-C5;.....
KOPTEKST: Producteigenschappen
Staalsoort en -kwaliteit (EN 10346): S320GD+Z275;S320GD+Galvalloy;S320GD+MagiZinc
Profiel (prEN 1090-4): trapeziumprofiel
Nominale dikte (tN) (prEN 1090-4) (mm): 0,75;0,88;1,00;1,13;1,25
Nominale plaatlengte (prEN 1090-4) (mm): 24.000 (max.);.....
Werkende breedte (prEN 1090-4) (mm): 800
Profielhoogte (prEN 1090-4) (mm): 70
Vloeispanning (Rp) (EN 10346) (MPa): .....
Treksterkte (Rm) (EN 10346) (MPa): .....
Rek na breuk (A) (EN 10346) (%): .....
Buigstraal in verhouding tot plaatdikte (EN 10346) (mm): .....
Oppervlakte-afwerking buitenzijde (EN 10169): .....
Laagdikte afwerking buitenzijde (µm): .....
Kleur buitenzijde: .....
Oppervlakte-afwerking binnenzijde (EN 10169): Colorcoat PE15/interieurcoating;.....
Laagdikte afwerking binnenzijde (µm): 15;.....
Kleur binnenzijde: RAL 9002, grijswit;RAL 9010, wit;.....
Oppervlak: .....
Randen: .....
Kanten: .....
KOPTEKST: Perforatie (DIN 24041)
Perforatievorm: rond
Perforatiepatroon: P3 VOL;P4 VOL;P3 L-B;P4 L-B
KOPTEKST: Onderdelen
Beschermfolie: .....
Anti-dreunlaag: .....
Anti-condensfolie: anticondens viltlaag, lichtgrijs
VRIJE TEKST: .....

## SAB 50R1000 Stalen warmdakplaa
SAB 50R/1000 Stalen warmdakplaat - trapezium (V1)
Fabrikant: SAB-profiel bv
Beoogd gebruik: dakbedekking
KOPTEKST: Essentiële kenmerken overeenkomstig EN 1090-1:2009+A1:2011
Tolerantie op vorm (tN) (mm): .....
Maattolerantie op dikte (tN) (EN 10143) (mm): .....
Lasbaarheid: .....
Breuktaaiheid (J/°C): .....
Weerstand tegen stootbelasting (J): .....
Draagvermogen (EN 1090-2) (kg/m¹): .....
Vervorming in gebruiksgrenstoestand: .....
Vermoeiingssterkte (EN 1090-2) (MPa): .....
Waterdoorlatendheid: .....
Vrijkomen van gevaarlijke stoffen: .....
Brandwerendheid (EN 13501-2) (klasse): .....
Brandgedrag (EN 13501-1) (klasse): A1
Vrijkomen van cadmium en zijn bestanddelen: .....
Emissie radioactieve straling (EN 1090-2): .....
Duurzaamheid, corrosiviteitscategorie (EN ISO 12944-2): C2-C5;.....
KOPTEKST: Producteigenschappen
Staalsoort en -kwaliteit (EN 10346): S320GD+Z275;S320GD+Galvalloy;S320GD+MagiZinc
Profiel (prEN 1090-4): trapeziumprofiel
Nominale dikte (tN) (prEN 1090-4) (mm): 0,75;0,88;1,00;1,13;1,25
Nominale plaatlengte (prEN 1090-4) (mm): 12.000 (max.);.....
Werkende breedte (prEN 1090-4) (mm): 1.000
Profielhoogte (prEN 1090-4) (mm): 48,5
Vloeispanning (Rp) (EN 10346) (MPa): .....
Treksterkte (Rm) (EN 10346) (MPa): .....
Rek na breuk (A) (EN 10346) (%): .....
Buigstraal in verhouding tot plaatdikte (EN 10346) (mm): .....
Oppervlakte-afwerking buitenzijde (EN 10169): .....
Laagdikte afwerking buitenzijde (µm): .....
Kleur buitenzijde: .....
Oppervlakte-afwerking binnenzijde (EN 10169): Colorcoat PE15/interieurcoating;.....
Laagdikte afwerking binnenzijde (µm): 15;.....
Kleur binnenzijde: RAL 9002, grijswit;RAL 9010, wit;.....
Oppervlak: .....
Randen: .....
Kanten: .....
KOPTEKST: Perforatie (DIN 24041)
Perforatievorm: rond
Perforatiepatroon: P3 VOL;P4 VOL
KOPTEKST: Onderdelen
Beschermfolie: .....
Anti-dreunlaag: .....
Anti-condensfolie: anticondens viltlaag, lichtgrijs
VRIJE TEKST: .....

## SAB 40R915 Stalen warmdakplaat
SAB 40R/915 Stalen warmdakplaat - trapezium (V1)
Fabrikant: SAB-profiel bv
Beoogd gebruik: dakbedekking
KOPTEKST: Essentiële kenmerken overeenkomstig EN 1090-1:2009+A1:2011
Tolerantie op vorm (tN) (mm): .....
Maattolerantie op dikte (tN) (EN 10143) (mm): .....
Lasbaarheid: .....
Breuktaaiheid (J/°C): .....
Weerstand tegen stootbelasting (J): .....
Draagvermogen (EN 1090-2) (kg/m¹): .....
Vervorming in gebruiksgrenstoestand: .....
Vermoeiingssterkte (EN 1090-2) (MPa): .....
Waterdoorlatendheid: .....
Vrijkomen van gevaarlijke stoffen: .....
Brandwerendheid (EN 13501-2) (klasse): .....
Brandgedrag (EN 13501-1) (klasse): A1
Vrijkomen van cadmium en zijn bestanddelen: .....
Emissie radioactieve straling (EN 1090-2): .....
Duurzaamheid, corrosiviteitscategorie (EN ISO 12944-2): C2-C5;.....
KOPTEKST: Producteigenschappen
Staalsoort en -kwaliteit (EN 10346): S320GD+Z275;S320GD+Galvalloy;S320GD+MagiZinc
Profiel (prEN 1090-4): trapeziumprofiel
Nominale dikte (tN) (prEN 1090-4) (mm): 0,75;0,88;1,00;1,13;1,25
Nominale plaatlengte (prEN 1090-4) (mm): 12.000 (max.);.....
Werkende breedte (prEN 1090-4) (mm): 915
Profielhoogte (prEN 1090-4) (mm): 40
Vloeispanning (Rp) (EN 10346) (MPa): .....
Treksterkte (Rm) (EN 10346) (MPa): .....
Rek na breuk (A) (EN 10346) (%): .....
Buigstraal in verhouding tot plaatdikte (EN 10346) (mm): .....
Oppervlakte-afwerking buitenzijde (EN 10169): .....
Laagdikte afwerking buitenzijde (µm): .....
Kleur buitenzijde: .....
Oppervlakte-afwerking binnenzijde (EN 10169): Colorcoat PE15/interieurcoating;.....
Laagdikte afwerking binnenzijde (µm): 15;.....
Kleur binnenzijde: RAL 9002, grijswit;RAL 9010, wit;.....
Oppervlak: .....
Randen: .....
Kanten: .....
KOPTEKST: Perforatie (DIN 24041)
Perforatievorm: rond
Perforatiepatroon: P3 VOL;P4 VOL
KOPTEKST: Onderdelen
Beschermfolie: .....
Anti-dreunlaag: .....
Anti-condensfolie: anticondens viltlaag, lichtgrijs
VRIJE TEKST: .....

## SAB 35R1035 Stalen warmdakplaa
SAB 35R/1035 Stalen warmdakplaat - trapezium (V1)
Fabrikant: SAB-profiel bv
Beoogd gebruik: dakbedekking
KOPTEKST: Essentiële kenmerken overeenkomstig EN 1090-1:2009+A1:2011
Tolerantie op vorm (tN) (mm): .....
Maattolerantie op dikte (tN) (EN 10143) (mm): .....
Lasbaarheid: .....
Breuktaaiheid (J/°C): .....
Weerstand tegen stootbelasting (J): .....
Draagvermogen (EN 1090-2) (kg/m¹): .....
Vervorming in gebruiksgrenstoestand: .....
Vermoeiingssterkte (EN 1090-2) (MPa): .....
Waterdoorlatendheid: .....
Vrijkomen van gevaarlijke stoffen: .....
Brandwerendheid (EN 13501-2) (klasse): .....
Brandgedrag (EN 13501-1) (klasse): A1
Vrijkomen van cadmium en zijn bestanddelen: .....
Emissie radioactieve straling (EN 1090-2): .....
Duurzaamheid, corrosiviteitscategorie (EN ISO 12944-2): C2-C5;.....
KOPTEKST: Producteigenschappen
Staalsoort en -kwaliteit (EN 10346): S320GD+Z275;S320GD+Galvalloy;S320GD+MagiZinc
Profiel (prEN 1090-4): trapeziumprofiel
Nominale dikte (tN) (prEN 1090-4) (mm): 0,75;0,88;1,00;1,13;1,25
Nominale plaatlengte (prEN 1090-4) (mm): 12.000 (max.);.....
Werkende breedte (prEN 1090-4) (mm): 1.035
Profielhoogte (prEN 1090-4) (mm): 35
Vloeispanning (Rp) (EN 10346) (MPa): .....
Treksterkte (Rm) (EN 10346) (MPa): .....
Rek na breuk (A) (EN 10346) (%): .....
Buigstraal in verhouding tot plaatdikte (EN 10346) (mm): .....
Oppervlakte-afwerking buitenzijde (EN 10169): .....
Laagdikte afwerking buitenzijde (µm): .....
Kleur buitenzijde: .....
Oppervlakte-afwerking binnenzijde (EN 10169): Colorcoat PE15/interieurcoating;.....
Laagdikte afwerking binnenzijde (µm): 15;.....
Kleur binnenzijde: RAL 9002, grijswit;RAL 9010, wit;.....
Oppervlak: .....
Randen: .....
Kanten: .....
KOPTEKST: Perforatie (DIN 24041)
Perforatievorm: rond
Perforatiepatroon: P3 VOL;P4 VOL
KOPTEKST: Onderdelen
Beschermfolie: .....
Anti-dreunlaag: .....
Anti-condensfolie: anticondens viltlaag, lichtgrijs
VRIJE TEKST: .....